## Лист1
ОСНОВНЫЕ ТЕХНИЧЕСКИЕ ХАРАКТЕРИСТИКИ РУЛОННЫХ КРОВЕЛЬНЫХ МАТЕРИАЛОВ ТИПА/МАРКИ ХКП
Материал | Масса 1 кв.м, кг, не менее | Вид | Срок службы, лет | Теплостойкость, °С | Гибкость, °С | Разрывная сила, Н | Артикул | Цена, руб./м2 | Ссылка
Бикроэласт | 4 | битумный (полимермодифицированный) | 15 | 85 | -10 | 500/- | RM_BIKROEL_HKP | 169 | перейти>>
Биполь | 4 | битумно-полимерный | 15 | 85 | -15 | 500/- | RM_BIPOL_HKP | 184.4 | перейти>>
Гидроизол | 3.2 | битумный | 5 | 80 | 0 | 500/- | RM_GIDROIZOL_HKP | 97 | перейти>>
Гидроизол | 3.5 | битумный | 5 | 80 | 0 | 500/- | RM_GIDROIZOL_HKP35 | 101 | перейти>>
Гидроизол | 4 | битумный | 5 | 80 | 0 | 500/- | RM_GIDROIZOL_HKP40 | 115 | перейти>>
Гидростеклоизол | 4 | битумный (полимермодифицированный) | 15 | 80…85 | 0…-5 | 500/- | RM_GSI_HKP40 | 118 | перейти>>
Гидростеклоизол | 4.5 | битумный (полимермодифицированный) | 15 | 80…85 | 0…-5 | 500/- | RM_GSI_HKP45 | 129 | перейти>>
Линокром | 4.6 | битумный | 10 | 80 | 0 | 500/- | RM_LINOKR_HKP | 151.5 | перейти>>
Унифлекс | 5 | битумно-полимерный | 20 | 100 | -20 | 500/- | RM_UNI_HKP | 264.8 | перейти>>
Эластоизол-БИЗНЕС | 4.5 | битумно-полимерный | 20 | 100 | -20 | 500/- | RM_ELA_BIZ_HKP45 |  | перейти>>
Эластоизол-ОПТИМ | 4 | битумный (полимермодифицированный) | 15 | 85 | -5 | 500/- | RM_ELA_OPTIM_HKP40 | 152 | перейти>>
Эластоизол-ПРОФ | 4 | битумно-полимерный | 15 | 85 | -15 | 500/- | RM_ELA_PROF_HKP40 | 162 | перейти>>
Эластоизол-СТАНДАРТ | 4 | битумный (полимермодифицированный) | 15 | 85 | -10 | 500/- | RM_ELA_STAND_HKP40 | 178 | перейти>>